## Брак
Деталь | Классификация | Статус | Объект | Дефект | Дополнение | Кол-во | Вес изделия, кг. | Вес прутка, кг. | Масса изделий, кг. | Масса прутков, кг. | Вид Карты партии | Операция | Станок | Прокат | ПНМ
1 | Ж/Д | Актировано | пруток | длина прутка | <(меньше) | 3 | 8.7 | 9.61 | 26.1 | 28.83 | Неизвестно | Мерная резка | Фаска №1 | Диаметр 25 Длина 2460 Сталь 55С2 | Неизвестно
2 | Ж/Д | Актировано | пруток | длина прутка | <(меньше) | 6 | 3 | 3.17 | 18 | 19.02 | Неизвестно | Мерная резка | Ручн.резка КСП | Диаметр 14 Длина 2590 Сталь 55С2 | Неизвестно
3 | Ж/Д | Актировано | пруток | кривизна прутка | срыв с зацепа | 2 | 3 | 3.17 | 6 | 6.34 | Промышленная | Навивка | ПНМ-7 | Диаметр 14 Длина 2590 Сталь 55С2 | ПНМ-7
4 | Ж/Д | Актировано | пружина | зазор опорного витка | <(меньше) | 2 | 3 | 3.17 | 6 | 6.34 | Промышленная | Навивка | ПНМ-5 | Диаметр 14 Длина 2590 Сталь 55С2 | ПНМ-5
5 | Ж/Д | Актировано | пружина | след от ролика | не указано | 1 | 3 | 3.17 | 3 | 3.17 | Промышленная | Навивка | ПНМ-5 | Диаметр 14 Длина 2590 Сталь 55С2 | ПНМ-5
6 | Ж/Д | Актировано | пруток | кривизна прутка | датчик начала навивки не сработал | 6 | 3 | 3.17 | 18 | 19.02 | Промышленная | Навивка | ПНМ-5 | Диаметр 14 Длина 2590 Сталь 55С2 | ПНМ-5
7 | Ж/Д | Актировано | пружина | зарез плазмой | не указано | 1 | 8.7 | 9.61 | 8.7 | 9.61 | Промышленная | Плазменная резка | РТК №3 | Диаметр 25 Длина 2460 Сталь 55С2 | ПНМ-8 (TNI)
8 | Ж/Д | Актировано | пружина | трещина | не указано | 1 | 8.7 | 9.61 | 8.7 | 9.61 | Промышленная | Шлифовальная | HA 100-2-2 | Диаметр 25 Длина 2460 Сталь 55С2 | ПНМ-8 (TNI)
9 | Ж/Д | Актировано | пружина | трещина | не указано | 1 | 8.7 | 9.61 | 8.7 | 9.61 | Промышленная | ПСИ | ПСИ №1 | Диаметр 25 Длина 2460 Сталь 55С2 | ПНМ-8 (TNI)
10 | Ж/Д | Актировано | пружина | зарез плазмой | не указано | 1 | 8.7 | 9.61 | 8.7 | 9.61 | Промышленная | Плазменная резка | РТК №3 | Диаметр 25 Длина 2460 Сталь 55С2 | ПНМ-8 (TNI)
11 | Ж/Д | Актировано | пружина | зазор опорного витка | <(меньше) | 2 | 3 | 3.17 | 6 | 6.34 | Промышленная | Навивка | ПНМ-7 | Диаметр 14 Длина 2590 Сталь 55С2 | ПНМ-7
12 | Ж/Д | Актировано | пружина | зарез плазмой | не указано | 1 | 3 | 3.17 | 3 | 3.17 | Промышленная | Плазменная резка | РТК №1 | Диаметр 14 Длина 2590 Сталь 55С2 | ПНМ-7
13 | Ж/Д | Актировано | пруток | кривизна прутка | не указано | 2 | 3 | 3.17 | 6 | 6.34 | Промышленная | Навивка | ПНМ-7 | Диаметр 14 Длина 2590 Сталь 55С2 | ПНМ-7
14 | Ж/Д | Актировано | пруток | длина прутка | <(меньше) | 1 | 8.7 | 9.61 | 8.7 | 9.61 | Неизвестно | Мерная резка | Авт.резка КСП | Диаметр 25 Длина 2460 Сталь 55С2 | Неизвестно
15 | Ж/Д | Актировано | пружина | зарез плазмой | не указано | 1 | 8.7 | 9.61 | 8.7 | 9.61 | Промышленная | Плазменная резка | РТК №4 | Диаметр 25 Длина 2460 Сталь 55С2 | ПНМ-8 (TNI)
16 | Ж/Д | Актировано | пруток | длина прутка | <(меньше) | 1 | 3 | 3.17 | 3 | 3.17 | Промышленная | Навивка | ПНМ-7 | Диаметр 14 Длина 2590 Сталь 55С2 | ПНМ-7
17 | Ж/Д | Актировано | пруток | длина прутка | <(меньше) | 2 | 3 | 3.17 | 6 | 6.34 | Промышленная | Навивка | ПНМ-7 | Диаметр 14 Длина 2590 Сталь 55С2 | ПНМ-7
18 | Ж/Д | Актировано | пружина | трещина | не указано | 1 | 8.7 | 9.61 | 8.7 | 9.61 | Промышленная | Дробенаклеп | Дробемет №3 | Диаметр 25 Длина 2460 Сталь 55С2 | ПНМ-8 (TNI)
19 | Ж/Д | Актировано | пруток | кривизна прутка | остановка подачи прутка | 1 | 7.2 | 7.91 | 7.2 | 7.91 | Промышленная | Навивка | ПНМ-6 | Диаметр 20 Длина 3180 Сталь 55С2 | ПНМ-6
20 | Ж/Д | Актировано | пруток | зарез отрезным кругом | не указано | 1 | 8.7 | 9.61 | 8.7 | 9.61 | Неизвестно | Мерная резка | Авт.резка КСП | Диаметр 25 Длина 2460 Сталь 55С2 | Неизвестно
21 | Ж/Д | Актировано | пружина | зарез плазмой | не указано | 1 | 3 | 3.17 | 3 | 3.17 | Промышленная | Плазменная резка | РТК №1 | Диаметр 14 Длина 2590 Сталь 55С2 | ПНМ-7
22 | Ж/Д | Актировано | пружина | зарез плазмой | не указано | 1 | 8.7 | 9.61 | 8.7 | 9.61 | Промышленная | Плазменная резка | РТК №3 | Диаметр 25 Длина 2460 Сталь 55С2 | ПНМ-8 (TNI)
23 | Ж/Д | Актировано | пруток | кривизна прутка | не указано | 3 | 3 | 3.17 | 9 | 9.51 | Промышленная | Навивка | ПНМ-7 | Диаметр 14 Длина 2590 Сталь 55С2 | ПНМ-7
24 | Ж/Д | Актировано | пружина | трещина | не указано | 1 | 8.7 | 9.61 | 8.7 | 9.61 | Промышленная | Дробенаклеп | Дробемет №3 | Диаметр 25 Длина 2460 Сталь 55С2 | ПНМ-8 (TNI)
25 | Ж/Д | Актировано | пружина | толщина конца | <(меньше) | 2 | 3 | 3.17 | 6 | 6.34 | Промышленная | Шлифовальная | МА10 | Диаметр 14 Длина 2590 Сталь 55С2 | ПНМ-7
26 | Ж/Д | Актировано | пруток | длина прутка | <(меньше) | 3 | 3 | 3.17 | 9 | 9.51 | Промышленная | Навивка | ПНМ-7 | Диаметр 14 Длина 2590 Сталь 55С2 | ПНМ-7
27 | Ж/Д | Актировано | пружина | зарез плазмой | не указано | 1 | 8.7 | 9.61 | 8.7 | 9.61 | Промышленная | Плазменная резка | РТК №3 | Диаметр 25 Длина 2460 Сталь 55С2 | ПНМ-8 (TNI)
28 | Ж/Д | Актировано | пруток | пружина не сформирована | срыв с зацепа | 2 | 3 | 3.17 | 6 | 6.34 | Промышленная | Навивка | ПНМ-7 | Диаметр 14 Длина 2590 Сталь 55С2 | ПНМ-7
29 | Ж/Д | Актировано | пружина | толщина конца | <(меньше) | 1 | 8.7 | 9.61 | 8.7 | 9.61 | Промышленная | Плазменная резка | РТК №4 | Диаметр 25 Длина 2460 Сталь 55С2 | ПНМ-8 (TNI)
30 | Ж/Д | Актировано | пружина | зарез плазмой | не указано | 1 | 3 | 3.17 | 3 | 3.17 | Промышленная | Плазменная резка | РТК №1 | Диаметр 14 Длина 2590 Сталь 55С2 | ПНМ-7
31 | Ж/Д | Актировано | пружина | зарез плазмой | не указано | 1 | 8.7 | 9.61 | 8.7 | 9.61 | Промышленная | Плазменная резка | РТК №3 | Диаметр 25 Длина 2460 Сталь 55С2 | ПНМ-8 (TNI)
32 | Ж/Д | Актировано | пружина | толщина конца | <(меньше) | 1 | 7.2 | 7.91 | 7.2 | 7.91 | Промышленная | Дошлифовка | MA 16-2 | Диаметр 20 Длина 3180 Сталь 55С2 | ПНМ-6
33 | Ж/Д | Актировано | пружина | зазор опорного витка | <(меньше) | 2 | 3 | 3.17 | 6 | 6.34 | Промышленная | Навивка | ПНМ-7 | Диаметр 14 Длина 2590 Сталь 55С2 | ПНМ-7
34 | Ж/Д | Актировано | пружина | зарез плазмой | не указано | 1 | 3 | 3.17 | 3 | 3.17 | Промышленная | Плазменная резка | РТК №1 | Диаметр 14 Длина 2590 Сталь 55С2 | ПНМ-7
35 | Ж/Д | Актировано | пружина | длина дуги опорного витка | <(меньше) | 1 | 8.7 | 9.61 | 8.7 | 9.61 | Промышленная | Дробенаклеп | Дробемет №3 | Диаметр 25 Длина 2460 Сталь 55С2 | ПНМ-8 (TNI)
36 | Ж/Д | Актировано | пружина | толщина конца | <(меньше) | 2 | 8.7 | 9.61 | 17.4 | 19.22 | Промышленная | Плазменная резка | РТК №4 | Диаметр 25 Длина 2460 Сталь 55С2 | ПНМ-8 (TNI)
37 | Ж/Д | Актировано | пружина | усилие | <(меньше) | 3 | 7.2 | 7.91 | 21.6 | 23.73 | Промышленная | ПСИ | ПСИ №1 | Диаметр 20 Длина 3180 Сталь 55С2 | ПНМ-6
38 | Ж/Д | Актировано | пружина | усилие | <(меньше) | 3 | 7.2 | 7.91 | 21.6 | 23.73 | Промышленная | ПСИ | ПСИ №1 | Диаметр 20 Длина 3180 Сталь 55С2
39 | Ж/Д | Актировано | пружина | зазор опорного витка | <(меньше) | 2 | 3 | 3.17 | 6 | 6.34 | Промышленная | Навивка | ПНМ-7 | Диаметр 14 Длина 2590 Сталь 55С2 | ПНМ-7
40 | Локо | Актировано | пружина | зазор опорного витка | >(больше) | 1 | 8.5 | 8.82 | 8.5 | 8.82 | Промышленная | Навивка | ПНМ-4 | Диаметр 20 Длина 3550 Сталь 60С2ХФА | ПНМ-4
41 | Локо | Актировано | пруток | пружина не сформирована | срыв с зацепа | 3 | 8.5 | 8.82 | 25.5 | 26.46 | Промышленная | Навивка | ПНМ-4 | Диаметр 20 Длина 3550 Сталь 60С2ХФА | ПНМ-4
42 | Ж/Д | Актировано | пружина | высота в свободном состоянии | <(меньше) | 2 | 8.7 | 9.61 | 17.4 | 19.22 | Промышленная | Навивка | ПНМ-8 (TNI) | Диаметр 25 Длина 2460 Сталь 55С2 | ПНМ-8 (TNI)
43 | Ж/Д | Актировано | пруток | пружина не сформирована | извлечение нагретого прутка | 3 | 3 | 3.17 | 9 | 9.51 | Промышленная | Навивка | ПНМ-7 | Диаметр 14 Длина 2590 Сталь 55С2 | ПНМ-7
44 | Ж/Д | Актировано | пруток | пружина не сформирована | отключение установки твч | 1 | 7.2 | 7.91 | 7.2 | 7.91 | Промышленная | Навивка | ПНМ-6 | Диаметр 20 Длина 3180 Сталь 55С2 | ПНМ-6
45 | Ж/Д | Актировано | пружина | трещина | не указано | 1 | 8.7 | 9.61 | 8.7 | 9.61 | Промышленная | Дробенаклеп | Дробемет №3 | Диаметр 25 Длина 2460 Сталь 55С2 | ПНМ-8 (TNI)
46 | Ж/Д | Актировано | пружина | зарез плазмой | не указано | 1 | 3 | 3.17 | 3 | 3.17 | Промышленная | Шлифовальная | МА10 | Диаметр 14 Длина 2590 Сталь 55С2 | ПНМ-7
47 | Ж/Д | Актировано | пружина | пружина не сформирована | отключение установки твч | 4 | 7.2 | 7.91 | 28.8 | 31.64 | Промышленная | Навивка | ПНМ-6 | Диаметр 20 Длина 3180 Сталь 55С2 | ПНМ-6
48 | Ж/Д | Актировано | пруток | пружина не сформирована | отключение установки твч | 2 | 7.2 | 7.91 | 14.4 | 15.82 | Промышленная | Навивка | ПНМ-6 | Диаметр 20 Длина 3180 Сталь 55С2 | ПНМ-6
49 | Ж/Д | Актировано | пружина | трещина | не указано | 1 | 8.7 | 9.61 | 8.7 | 9.61 | Промышленная | Тех. обжатие | EasyDur | Диаметр 25 Длина 2460 Сталь 55С2 | ПНМ-8 (TNI)
50 | Ж/Д | Актировано | пружина | высота в свободном состоянии | <(меньше) | 2 | 8.7 | 9.61 | 17.4 | 19.22 | Промышленная | Тех. обжатие | EasyDur | Диаметр 25 Длина 2460 Сталь 55С2 | ПНМ-8 (TNI)
51 | Ж/Д | Актировано | пружина | трещина | не указано | 1 | 8.7 | 9.61 | 8.7 | 9.61 | Промышленная | Дробенаклеп | Дробемет №3 | Диаметр 25 Длина 2460 Сталь 55С2 | ПНМ-8 (TNI)
52 | Ж/Д | Актировано | пруток | длина прутка | <(меньше) | 3 | 8.7 | 9.61 | 26.1 | 28.83 | Неизвестно | Мерная резка | Ручн.резка КСП | Диаметр 25 Длина 2460 Сталь 55С2 | Неизвестно
53 | Ж/Д | Актировано | пружина | толщина конца | <(меньше) | 1 | 8.7 | 9.61 | 8.7 | 9.61 | Промышленная | Плазменная резка | РТК №4 | Диаметр 25 Длина 2460 Сталь 55С2 | ПНМ-8 (TNI)
54 | Ж/Д | Актировано | пружина | пружина не сформирована | остановка навивки | 1 | 8.7 | 9.61 | 8.7 | 9.61 | Промышленная | Навивка | ПНМ-8 (TNI) | Диаметр 25 Длина 2460 Сталь 55С2 | ПНМ-8 (TNI)
55 | Ж/Д | Актировано | пружина | Твердость | <(меньше) | 14 | 7.2 | 7.91 | 100.8 | 110.74 | Промышленная | Термическая | СКО №2 | Диаметр 20 Длина 3180 Сталь 55С2 | ПНМ-6
56 | Ж/Д | Актировано | пруток | кривизна прутка | не указано | 2 | 7.2 | 7.91 | 14.4 | 15.82 | Неизвестно | Мерная резка | Фаска №2 | Диаметр 20 Длина 3180 Сталь 55С2 | Неизвестно
57 | Локо | Актировано | пружина | пружина не сформирована | срыв с зацепа | 2 | 8.5 | 8.82 | 17 | 17.64 | Промышленная | Навивка | ПНМ-4 | Диаметр 20 Длина 3550 Сталь 60С2ХФА | ПНМ-4
58 | Ж/Д | Актировано | пруток | пружина не сформирована | извлечение нагретого прутка | 1 | 3 | 3.17 | 3 | 3.17 | Промышленная | Навивка | ПНМ-7 | Диаметр 14 Длина 2590 Сталь 55С2 | ПНМ-7
59 | Ж/Д | Актировано | пруток | длина прутка | не указано | 2 | 7.2 | 7.91 | 14.4 | 15.82 | Промышленная | Навивка | ПНМ-6 | Диаметр 20 Длина 3180 Сталь 55С2 | ПНМ-6
60 | Ж/Д | Актировано | пружина | трещина | не указано | 1 | 8.7 | 9.61 | 8.7 | 9.61 | Промышленная | Плазменная резка | РТК №3 | Диаметр 25 Длина 2460 Сталь 55С2 | ПНМ-8 (TNI)
61 | Ж/Д | Актировано | пружина | зарез плазмой | не указано | 1 | 8.7 | 9.61 | 8.7 | 9.61 | Промышленная | Плазменная резка | РТК №4 | Диаметр 25 Длина 2460 Сталь 55С2 | ПНМ-8 (TNI)
62 | Ж/Д | Актировано | пружина | дефект поверхности и заготовки | не указано | 1 | 3 | 3.17 | 3 | 3.17 | Промышленная | ПСИ | ПСИ №1 | Диаметр 14 Длина 2590 Сталь 55С2 | ПНМ-7
63 | Ж/Д | Актировано | пружина | длина дуги опорного витка | <(меньше) | 3 | 8.7 | 9.61 | 26.1 | 28.83 | Промышленная | Шлифовальная | HA 100-2-2 | Диаметр 25 Длина 2460 Сталь 55С2 | ПНМ-8 (TNI)
64 | Ж/Д | Актировано | пружина | след от плазмы | не указано | 1 | 7.2 | 7.91 | 7.2 | 7.91 | Промышленная | Шлифовальная | MA 16-2 | Диаметр 20 Длина 3180 Сталь 55С2 | ПНМ-6
65 | Ж/Д | Актировано | пружина | зарез плазмой | не указано | 1 | 8.7 | 9.61 | 8.7 | 9.61 | Промышленная | Плазменная резка | РТК №4 | Диаметр 25 Длина 2460 Сталь 55С2 | ПНМ-8 (TNI)
66 | Ж/Д | Актировано | пруток | пружина не сформирована | датчик начала навивки не сработал | 1 | 3 | 3.17 | 3 | 3.17 | Промышленная | Навивка | ПНМ-5 | Диаметр 14 Длина 2590 Сталь 55С2 | ПНМ-5
67 | Ж/Д | Актировано | пружина | трещина | не указано | 1 | 8.7 | 9.61 | 8.7 | 9.61 | Промышленная | Дробенаклеп | Дробемет №3 | Диаметр 25 Длина 2460 Сталь 55С2 | ПНМ-8 (TNI)
68 | Ж/Д | Актировано | пружина | пружина не сформирована | остановка навивки | 1 | 8.7 | 9.61 | 8.7 | 9.61 | Промышленная | Навивка | ПНМ-8 (TNI) | Диаметр 25 Длина 2460 Сталь 55С2 | ПНМ-8 (TNI)
69 | Локо | Актировано | пруток | оплавление | не указано | 1 | 8.5 | 8.82 | 8.5 | 8.82 | Промышленная | Навивка | ПНМ-4 | Диаметр 20 Длина 3550 Сталь 60С2ХФА | ПНМ-4
70 | Локо | Актировано | пружина | трещина | не указано | 1 | 39 | 44.74 | 39 | 44.74 | Промышленная | Навивка | ПНМ-3 | Диаметр 42 Длина 4090 Сталь 60С2ХФА | ПНМ-3
71 | Локо | Актировано | пружина | трещина | не указано | 1 | 39 | 44.74 | 39 | 44.74 | Промышленная | МПК | Магн. деф-оп | Диаметр 42 Длина 4090 Сталь 60С2ХФА | ПНМ-3
72 | Ж/Д | Актировано | пружина | толщина конца | <(меньше) | 2 | 7.2 | 7.91 | 14.4 | 15.82 | Промышленная | Шлифовальная | MA 16-2 | Диаметр 20 Длина 3180 Сталь 55С2 | ПНМ-6
73 | Ж/Д | Актировано | пружина | толщина конца | <(меньше) | 2 | 7.2 | 7.91 | 14.4 | 15.82 | Промышленная | Дробенаклеп | Дробемет №1 | Диаметр 20 Длина 3180 Сталь 55С2 | ПНМ-6
74 | Локо | Актировано | пружина | трещина | не указано | 3 | 39 | 44.74 | 117 | 134.22 | Промышленная | МПК | Магн. деф-оп | Диаметр 42 Длина 4090 Сталь 60С2ХФА | ПНМ-3
75 | Ж/Д | Актировано | пружина | толщина конца | <(меньше) | 1 | 7.2 | 7.91 | 7.2 | 7.91 | Промышленная | Шлифовальная | НА100 | Диаметр 20 Длина 3180 Сталь 55С2 | ПНМ-6
76 | Локо | Актировано | пружина | трещина | не указано | 1 | 39 | 44.74 | 39 | 44.74 | Промышленная | МПК | Магн. деф-оп | Диаметр 42 Длина 4090 Сталь 60С2ХФА | ПНМ-3
77 | Ж/Д | Актировано | пружина | длина дуги опорного витка | <(меньше) | 1 | 7.2 | 7.91 | 7.2 | 7.91 | Промышленная | Шлифовальная | MA 16-2 | Диаметр 20 Длина 3180 Сталь 55С2 | ПНМ-6
78 | Локо | Актировано | пружина | трещина | не указано | 1 | 39 | 44.74 | 39 | 44.74 | Промышленная | Термическая | СКО №1 | Диаметр 42 Длина 4090 Сталь 60С2ХФА | ПНМ-3
79 | Ж/Д | Актировано | пружина | зарез шлифовальным кругом | не указано | 1 | 3 | 3.17 | 3 | 3.17 | Промышленная | Шлифовальная | МА12 | Диаметр 14 Длина 2590 Сталь 55С2 | ПНМ-5
80 | Локо | Актировано | пружина | трещина | не указано | 3 | 39 | 44.74 | 117 | 134.22 | Промышленная | МПК | Магн. деф-оп | Диаметр 42 Длина 4090 Сталь 60С2ХФА | ПНМ-3
81 | Локо | Актировано | пружина | зазор опорного витка | <(меньше) | 1 | 39 | 44.74 | 39 | 44.74 | Промышленная | Навивка | ПНМ-3 | Диаметр 42 Длина 4090 Сталь 60С2ХФА | ПНМ-3
82 | Ж/Д | Актировано | пружина | излом | не указано | 3 | 3 | 3.17 | 9 | 9.51 | Промышленная | Навивка | ПНМ-7 | Диаметр 14 Длина 2590 Сталь 55С2 | ПНМ-7
83 | Ж/Д | Актировано | пруток | пружина не сформирована | срыв с зацепа | 1 | 3 | 3.17 | 3 | 3.17 | Промышленная | Навивка | ПНМ-7 | Диаметр 14 Длина 2590 Сталь 55С2 | ПНМ-7
84 | Ж/Д | Актировано | пружина | толщина конца | <(меньше) | 1 | 7.2 | 7.91 | 7.2 | 7.91 | Промышленная | Шлифовальная | MA 16-2 | Диаметр 20 Длина 3180 Сталь 55С2 | ПНМ-6
85 | Локо | Актировано | пружина | усилие | <(меньше) | 1 | 18.2 | 20.4 | 18.2 | 20.4 | Промышленная | ПСИ | ПСИ №2 | Диаметр 30 Длина 3650 Сталь 60С2ХФА | ПНМ-10
86 | Ж/Д | Актировано | пружина | длина дуги опорного витка | <(меньше) | 1 | 8.7 | 9.61 | 8.7 | 9.61 | Промышленная | Шлифовальная | HA 100-2-2 | Диаметр 25 Длина 2460 Сталь 55С2 | ПНМ-8 (TNI)
87 | Ж/Д | Актировано | пружина | толщина конца | >(больше) | 1 | 7.2 | 11.79 | 7.2 | 11.79 | Промышленная | Шлифовальная | MA 16-2 | Диаметр 20 Длина 4760 Сталь 55С2 | ПНМ-6
88 | Ж/Д | Актировано | пружина | перегрев | не указано | 3 | 8.7 | 9.61 | 26.1 | 28.83 | Промышленная | Навивка | ПНМ-8 (TNI) | Диаметр 25 Длина 2460 Сталь 55С2 | ПНМ-8 (TNI)
89 | Ж/Д | Актировано | пружина | высота в свободном состоянии | <(меньше) | 1 | 7.2 | 7.91 | 7.2 | 7.91 | Промышленная | Тех. обжатие | 4-х пневмо | Диаметр 20 Длина 3180 Сталь 55С2 | ПНМ-6
90 | Локо | Актировано | пружина | трещина | не указано | 1 | 39 | 44.74 | 39 | 44.74 | Промышленная | МПК | Магн. деф-оп | Диаметр 42 Длина 4090 Сталь 60С2ХФА | ПНМ-3
91 | Ж/Д | Актировано | пруток | пружина не сформирована | не указано | 1 | 3 | 3.17 | 3 | 3.17 | Промышленная | Навивка | ПНМ-7 | Диаметр 14 Длина 2590 Сталь 55С2 | ПНМ-7
92 | Ж/Д | Актировано | пружина | толщина конца | <(меньше) | 1 | 3 | 3.17 | 3 | 3.17 | Промышленная | Дошлифовка | МА10 | Диаметр 14 Длина 2590 Сталь 55С2 | ПНМ-5
93 | Ж/Д | Актировано | пружина | толщина конца | <(меньше) | 2 | 3 | 3.17 | 6 | 6.34 | Промышленная | Шлифовальная | МА10 | Диаметр 14 Длина 2590 Сталь 55С2 | ПНМ-7
94 | Ж/Д | Актировано | пруток | кривизна прутка | остановка подачи прутка | 1 | 7.2 | 11.79 | 7.2 | 11.79 | Промышленная | Навивка | ПНМ-10 | Диаметр 20 Длина 4760 Сталь 55С2 | ПНМ-10
95 | Ж/Д | Актировано | пружина | толщина конца | <(меньше) | 1 | 3 | 3.17 | 3 | 3.17 | Промышленная | Шлифовальная | МА10 | Диаметр 14 Длина 2590 Сталь 55С2 | ПНМ-7
96 | Ж/Д | Актировано | пружина | зарез плазмой | не указано | 1 | 7.2 | 11.79 | 7.2 | 11.79 | Промышленная | Плазменная резка | РТК №2 | Диаметр 20 Длина 4760 Сталь 55С2 | ПНМ-6
97 | Ж/Д | Актировано | пружина | трещина | не указано | 1 | 7.2 | 11.79 | 7.2 | 11.79 | Промышленная | Плазменная резка | РТК №2 | Диаметр 20 Длина 4760 Сталь 55С2 | ПНМ-6
98 | Ж/Д | Актировано | пруток | кривизна прутка | остановка подачи прутка | 2 | 7.2 | 11.79 | 14.4 | 23.58 | Промышленная | Навивка | ПНМ-10 | Диаметр 20 Длина 4760 Сталь 55С2 | ПНМ-10
99 | Ж/Д | Актировано | пруток | пружина не сформирована | срыв с зацепа | 1 | 3 | 3.17 | 3 | 3.17 | Промышленная | Навивка | ПНМ-7 | Диаметр 14 Длина 2590 Сталь 55С2 | ПНМ-7
100 | Ж/Д | Актировано | пружина | толщина конца | <(меньше) | 2 | 7.2 | 11.79 | 14.4 | 23.58 | Промышленная | Шлифовальная | НА100 | Диаметр 20 Длина 4760 Сталь 55С2 | ПНМ-6
101 | Ж/Д | Актировано | пруток | кривизна прутка | не указано | 1 | 3 | 3.17 | 3 | 3.17 | Промышленная | Навивка | ПНМ-5 | Диаметр 14 Длина 2590 Сталь 55С2 | ПНМ-5
102 | Ж/Д | Актировано | пружина | зарез плазмой | не указано | 1 | 7.2 | 11.79 | 7.2 | 11.79 | Промышленная | Плазменная резка | РТК №2 | Диаметр 20 Длина 4760 Сталь 55С2 | ПНМ-10
103 | Ж/Д | Актировано | пружина | толщина конца | <(меньше) | 1 | 3 | 3.17 | 3 | 3.17 | Промышленная | Шлифовальная | МА10 | Диаметр 14 Длина 2590 Сталь 55С2 | ПНМ-5
104 | Ж/Д | Актировано | пруток | пружина не сформирована | срыв с зацепа | 2 | 3 | 3.17 | 6 | 6.34 | Промышленная | Навивка | ПНМ-7 | Диаметр 14 Длина 2590 Сталь 55С2 | ПНМ-7
105 | Ж/Д | Актировано | пружина | трещина | не указано | 4 | 7.2 | 11.79 | 28.8 | 47.16 | Промышленная | Тех. обжатие | 4-х пневмо | Диаметр 20 Длина 4760 Сталь 55С2 | ПНМ-6
106 | Ж/Д | Актировано | пружина | трещина | не указано | 7 | 7.2 | 11.79 | 50.4 | 82.53 | Промышленная | Плазменная резка | РТК №2 | Диаметр 20 Длина 4760 Сталь 55С2 | ПНМ-6
107 | Ж/Д | Актировано | пружина | трещина | не указано | 2 | 7.2 | 11.79 | 14.4 | 23.58 | Промышленная | Навивка | ПНМ-6 | Диаметр 20 Длина 4760 Сталь 55С2 | ПНМ-6
108 | Ж/Д | Актировано | пружина | трещина | не указано | 1 | 7.2 | 11.79 | 7.2 | 11.79 | Промышленная | Плазменная резка | РТК №2 | Диаметр 20 Длина 4760 Сталь 55С2 | ПНМ-6
109 | Ж/Д | Актировано | пружина | трещина | не указано | 1 | 8.7 | 9.51 | 8.7 | 9.51 | Промышленная | Плазменная резка | РТК №4 | Диаметр 25 Длина 4920 Сталь 55С2 | ПНМ-8 (TNI)
110 | Ж/Д | Актировано | пружина | трещина | не указано | 21 | 7.2 | 11.79 | 151.2 | 247.59 | Промышленная | Зачистка вылета | Зачистка вылета | Диаметр 20 Длина 4760 Сталь 55С2 | ПНМ-6
111 | Локо | Актировано | пружина | трещина | не указано | 1 | 39 | 44.74 | 39 | 44.74 | Промышленная | Дробенаклеп | Дробемет №1 | Диаметр 42 Длина 4090 Сталь 60С2ХФА | ПНМ-3
112 | Ж/Д | Актировано | пружина | трещина | не указано | 2 | 7.2 | 11.79 | 14.4 | 23.58 | Промышленная | Плазменная резка | РТК №2 | Диаметр 20 Длина 4760 Сталь 55С2 | ПНМ-6
113 | Ж/Д | Актировано | пружина | трещина | не указано | 1 | 7.2 | 11.79 | 7.2 | 11.79 | Промышленная | Шлифовальная | MA 16-2 | Диаметр 20 Длина 4760 Сталь 55С2 | ПНМ-6
114 | Ж/Д | Актировано | пружина | трещина | не указано | 1 | 7.2 | 11.79 | 7.2 | 11.79 | Промышленная | Дробенаклеп | Дробемет №1 | Диаметр 20 Длина 4760 Сталь 55С2 | ПНМ-6
115 | Ж/Д | Актировано | пружина | трещина | не указано | 1 | 7.2 | 11.79 | 7.2 | 11.79 | Промышленная | ПСИ | ПСИ №1 | Диаметр 20 Длина 4760 Сталь 55С2 | ПНМ-6
116 | Ж/Д | Актировано | пружина | трещина | не указано | 12 | 7.2 | 11.79 | 86.4 | 141.48 | Промышленная | Тех. обжатие | 4-х гидро | Диаметр 20 Длина 4760 Сталь 55С2 | ПНМ-6
117 | Ж/Д | Актировано | пруток | кривизна прутка | не указано | 2 | 3 | 3.17 | 6 | 6.34 | Промышленная | Навивка | ПНМ-7 | Диаметр 14 Длина 2590 Сталь 55С2 | ПНМ-7
118 | Ж/Д | Актировано | пружина | зарез плазмой | не указано | 4 | 7.2 | 11.79 | 28.8 | 47.16 | Промышленная | Шлифовальная | MA 16-2 | Диаметр 20 Длина 4760 Сталь 55С2 | ПНМ-10
119 | Ж/Д | Актировано | пружина | вылет за образующую | срыв с зацепа | 1 | 3 | 3.17 | 3 | 3.17 | Промышленная | Навивка | ПНМ-5 | Диаметр 14 Длина 2590 Сталь 55С2 | ПНМ-5
120 | Ж/Д | Актировано | пружина | зазор опорного витка | >(больше) | 1 | 3 | 3.17 | 3 | 3.17 | Промышленная | Навивка | ПНМ-5 | Диаметр 14 Длина 2590 Сталь 55С2 | ПНМ-5
121 | Локо | Актировано | пружина | трещина | не указано | 1 | 24.9 | 24.78 | 24.9 | 24.78 | Промышленная | Дробенаклеп | Дробемет №1 | Диаметр 32 Длина 3900 Сталь 60С2ХФА | ПНМ-2
122 | Ж/Д | Актировано | пружина | трещина | не указано | 7 | 7.2 | 11.79 | 50.4 | 82.53 | Промышленная | ПСИ | ПСИ №1 | Диаметр 20 Длина 4760 Сталь 55С2 | ПНМ-6
123 | Ж/Д | Актировано | пружина | трещина | не указано | 1 | 7.2 | 11.79 | 7.2 | 11.79 | Промышленная | Покрытие | Окраска КС | Диаметр 20 Длина 4760 Сталь 55С2 | ПНМ-6
124 | Локо | Актировано | пружина | трещина | не указано | 1 | 24.9 | 24.78 | 24.9 | 24.78 | Промышленная | Дробенаклеп | Дробемет №1 | Диаметр 32 Длина 3900 Сталь 60С2ХФА | ПНМ-2
125 | Ж/Д | Актировано | пружина | трещина | не указано | 1 | 7.2 | 11.79 | 7.2 | 11.79 | Промышленная | Тех. обжатие | 4-х гидро | Диаметр 20 Длина 4760 Сталь 55С2 | ПНМ-6
126 | Ж/Д | Актировано | пружина | трещина | не указано | 4 | 7.2 | 11.79 | 28.8 | 47.16 | Промышленная | ПСИ | ПСИ №1 | Диаметр 20 Длина 4760 Сталь 55С2 | ПНМ-6
127 | Ж/Д | Актировано | пружина | трещина | не указано | 4 | 7.2 | 11.79 | 28.8 | 47.16 | Промышленная | ПСИ | ПСИ №1 | Диаметр 20 Длина 4760 Сталь 55С2 | ПНМ-6
128 | Ж/Д | Актировано | пружина | пружина не сформирована | остановка подачи прутка | 1 | 8.7 | 9.51 | 8.7 | 9.51 | Промышленная | Навивка | ПНМ-8 (TNI) | Диаметр 25 Длина 4920 Сталь 55С2 | ПНМ-8 (TNI)
129 | Ж/Д | Актировано | пружина | трещина | не указано | 7 | 7.2 | 11.79 | 50.4 | 82.53 | Промышленная | ПСИ | ПСИ №1 | Диаметр 20 Длина 4760 Сталь 55С2 | ПНМ-6
130 | Ж/Д | Актировано | пружина | трещина | не указано | 9 | 7.2 | 11.79 | 64.8 | 106.11 | Промышленная | ПСИ | ПСИ №1 | Диаметр 20 Длина 4760 Сталь 55С2 | ПНМ-6
131 | Локо | Актировано | пружина | усилие | <(меньше) | 1 | 39 | 44.74 | 39 | 44.74 | Промышленная | ПСИ | ПСИ №1 | Диаметр 42 Длина 4090 Сталь 60С2ХФА | ПНМ-3
132 | Локо | Актировано | пружина | трещина | не указано | 1 | 24.9 | 24.78 | 24.9 | 24.78 | Промышленная | Дробенаклеп | Дробемет №1 | Диаметр 32 Длина 3900 Сталь 60С2ХФА | ПНМ-2
133 | Ж/Д | Актировано | пруток | пружина не сформирована | не указано | 1 | 3 | 3.17 | 3 | 3.17 | Промышленная | Навивка | ПНМ-7 | Диаметр 14 Длина 2590 Сталь 55С2 | ПНМ-7
134 | Авто | Актировано | пружина | пружина не сформирована | не указано | 1 | 2.1 | 0.05 | 2.1 | 0.05 | Промышленная | Навивка | ПНМ-9 (COM20) | Диаметр 12.2 Длина 0 Сталь - | ПНМ-9 (COM20)
135 | Ж/Д | Актировано | пруток | пружина не сформирована | не указано | 3 | 3 | 3.17 | 9 | 9.51 | Промышленная | Навивка | ПНМ-7 | Диаметр 14 Длина 2590 Сталь 55С2 | ПНМ-7
136 | Локо | Актировано | пружина | трещина | не указано | 2 | 24.9 | 24.78 | 49.8 | 49.56 | Промышленная | МПК | Магн. деф-оп | Диаметр 32 Длина 3900 Сталь 60С2ХФА | ПНМ-2
137 | Локо | Актировано | пружина | усилие | <(меньше) | 1 | 24.9 | 24.78 | 24.9 | 24.78 | Промышленная | ПСИ | ПСИ №2 | Диаметр 32 Длина 3900 Сталь 60С2ХФА | ПНМ-2
138 | Ж/Д | Актировано | пружина | зазор опорного витка | <(меньше) | 2 | 3 | 3.17 | 6 | 6.34 | Промышленная | Навивка | ПНМ-7 | Диаметр 14 Длина 2590 Сталь 55С2 | ПНМ-7
139 | Ж/Д | Актировано | пружина | толщина конца | <(меньше) | 1 | 7.2 | 11.79 | 7.2 | 11.79 | Промышленная | Шлифовальная | MA 16-2 | Диаметр 20 Длина 4760 Сталь 55С2 | ПНМ-6
140 | Ж/Д | Актировано | пруток | кривизна прутка | остановка подачи прутка | 1 | 7.2 | 7.91 | 7.2 | 7.91 | Промышленная | Навивка | ПНМ-10 | Диаметр 20 Длина 3180 Сталь 55С2 | ПНМ-10
141 | Ж/Д | Актировано | пружина | толщина конца | <(меньше) | 1 | 7.2 | 11.79 | 7.2 | 11.79 | Промышленная | Шлифовальная | MA 16-2 | Диаметр 20 Длина 4760 Сталь 55С2 | ПНМ-10
142 | Ж/Д | Актировано | пружина | зарез плазмой | не указано | 2 | 3 | 3.17 | 6 | 6.34 | Промышленная | Плазменная резка | РТК №1 | Диаметр 14 Длина 2590 Сталь 55С2 | ПНМ-5
143 | Ж/Д | Актировано | пруток | пружина не сформирована | датчик начала навивки не сработал | 1 | 3 | 3.17 | 3 | 3.17 | Промышленная | Навивка | ПНМ-5 | Диаметр 14 Длина 2590 Сталь 55С2 | ПНМ-5
144 | Ж/Д | Актировано | пружина | трещина | не указано | 1 | 8.7 | 9.61 | 8.7 | 9.61 | Промышленная | Плазменная резка | РТК №4 | Диаметр 25 Длина 2460 Сталь 55С2 | ПНМ-8 (TNI)
145 | Ж/Д | Актировано | пруток | пружина не сформирована | датчик начала навивки не сработал | 2 | 3 | 3.17 | 6 | 6.34 | Промышленная | Навивка | ПНМ-5 | Диаметр 14 Длина 2590 Сталь 55С2 | ПНМ-5
146 | Ж/Д | Актировано | пружина | трещина | не указано | 1 | 8.7 | 9.61 | 8.7 | 9.61 | Промышленная | Плазменная резка | РТК №4 | Диаметр 25 Длина 2460 Сталь 55С2 | ПНМ-8 (TNI)
147 | Ж/Д | Актировано | пружина | след от плазмы | не указано | 2 | 7.2 | 7.91 | 14.4 | 15.82 | Промышленная | Шлифовальная | MA 16-2 | Диаметр 20 Длина 3180 Сталь 55С2 | ПНМ-10
148 | Ж/Д | Актировано | пружина | высота в свободном состоянии | <(меньше) | 2 | 7.2 | 11.79 | 14.4 | 23.58 | Промышленная | Тех. обжатие | EasyDur | Диаметр 20 Длина 4760 Сталь 55С2 | ПНМ-10
149 | Ж/Д | Актировано | пружина | излом | не указано | 3 | 3 | 3.17 | 9 | 9.51 | Промышленная | Навивка | ПНМ-7 | Диаметр 14 Длина 2590 Сталь 55С2 | ПНМ-7
150 | Ж/Д | Актировано | пружина | зарез плазмой | не указано | 1 | 7.2 | 7.91 | 7.2 | 7.91 | Промышленная | Плазменная резка | РТК №3 | Диаметр 20 Длина 3180 Сталь 55С2 | ПНМ-10
151 | Ж/Д | Актировано | пружина | трещина | не указано | 1 | 8.7 | 9.61 | 8.7 | 9.61 | Промышленная | Шлифовальная | HA 100-2-2 | Диаметр 25 Длина 2460 Сталь 55С2 | ПНМ-8 (TNI)
152 | Ж/Д | Актировано | пружина | зарез плазмой | не указано | 2 | 7.2 | 7.91 | 14.4 | 15.82 | Промышленная | Шлифовальная | НА100 | Диаметр 20 Длина 3180 Сталь 55С2 | ПНМ-10
153 | Ж/Д | Актировано | пружина | зарез плазмой | не указано | 3 | 7.2 | 7.91 | 21.6 | 23.73 | Промышленная | Шлифовальная | НА100 | Диаметр 20 Длина 3180 Сталь 55С2 | ПНМ-10
154 | Ж/Д | Актировано | пружина | зарез плазмой | не указано | 1 | 7.2 | 7.91 | 7.2 | 7.91 | Промышленная | Шлифовальная | НА100 | Диаметр 20 Длина 3180 Сталь 55С2 | ПНМ-10
155 | Ж/Д | Актировано | пруток | пружина не сформирована | не указано | 4 | 3 | 3.17 | 12 | 12.68 | Промышленная | Навивка | ПНМ-7 | Диаметр 14 Длина 2590 Сталь 55С2 | ПНМ-7
156 | Ж/Д | Актировано | пруток | пружина не сформирована | отключение установки твч | 2 | 3 | 3.17 | 6 | 6.34 | Промышленная | Навивка | ПНМ-5 | Диаметр 14 Длина 2590 Сталь 55С2 | ПНМ-5
157 | Ж/Д | Актировано | пружина | зарез плазмой | не указано | 1 | 8.7 | 9.51 | 8.7 | 9.51 | Промышленная | Плазменная резка | РТК №3 | Диаметр 25 Длина 4920 Сталь 55С2 | ПНМ-8 (TNI)
158 | Ж/Д | Актировано | пружина | длина дуги опорного витка | <(меньше) | 1 | 3 | 3.17 | 3 | 3.17 | Промышленная | Шлифовальная | МА10 | Диаметр 14 Длина 2590 Сталь 55С2 | ПНМ-5
159 | Локо | Актировано | пружина | усилие | <(меньше) | 6 | 42 | 47.76 | 252 | 286.56 | Промышленная | Предварительный контроль | Машина УТС 110М-100 | Диаметр 42 Длина 4370 Сталь 60С2ХФА | ПНМ-3
160 | Ж/Д | Актировано | пружина | толщина конца | <(меньше) | 1 | 8.7 | 9.51 | 8.7 | 9.51 | Промышленная | Плазменная резка | РТК №4 | Диаметр 25 Длина 4920 Сталь 55С2 | ПНМ-8 (TNI)
161 | Ж/Д | Актировано | пружина | зарез плазмой | не указано | 1 | 8.7 | 9.51 | 8.7 | 9.51 | Промышленная | Плазменная резка | РТК №3 | Диаметр 25 Длина 4920 Сталь 55С2 | ПНМ-8 (TNI)
162 | Ж/Д | Актировано | пружина | след от плазмы | не указано | 1 | 7.2 | 7.91 | 7.2 | 7.91 | Промышленная | Шлифовальная | MA 16-2 | Диаметр 20 Длина 3180 Сталь 55С2 | ПНМ-10
163 | Ж/Д | Актировано | пружина | вылет за образующую | >(больше) | 4 | 3 | 3.17 | 12 | 12.68 | Промышленная | Навивка | ПНМ-7 | Диаметр 14 Длина 2590 Сталь 55С2 | ПНМ-7
164 | Ж/Д | Актировано | пруток | длина прутка | <(меньше) | 2 | 8.7 | 9.51 | 17.4 | 19.02 | Неизвестно | Мерная резка | Фаска №1 | Диаметр 25 Длина 4920 Сталь 55С2 | Неизвестно
165 | Ж/Д | Актировано | пруток | пружина не сформирована | срыв с зацепа | 4 | 3 | 3.17 | 12 | 12.68 | Промышленная | Навивка | ПНМ-7 | Диаметр 14 Длина 2590 Сталь 55С2 | ПНМ-7
166 | Ж/Д | Актировано | пружина | зарез плазмой | не указано | 1 | 7.2 | 7.91 | 7.2 | 7.91 | Промышленная | Плазменная резка | РТК №3 | Диаметр 20 Длина 3180 Сталь 55С2 | ПНМ-10
167 | Ж/Д | Актировано | пружина | трещина | не указано | 1 | 8.7 | 9.51 | 8.7 | 9.51 | Промышленная | Тех. обжатие | EasyDur | Диаметр 25 Длина 4920 Сталь 55С2 | ПНМ-8 (TNI)
168 | Ж/Д | Актировано | пружина | зарез плазмой | не указано | 1 | 8.7 | 9.61 | 8.7 | 9.61 | Промышленная | Плазменная резка | РТК №3 | Диаметр 25 Длина 2460 Сталь 55С2 | ПНМ-8 (TNI)
169 | Ж/Д | Актировано | пружина | зарез плазмой | не указано | 1 | 3 | 3.17 | 3 | 3.17 | Промышленная | Шлифовальная | МА10 | Диаметр 14 Длина 2590 Сталь 55С2 | ПНМ-5
170 | Ж/Д | Актировано | пружина | искривление осевой | не указано | 1 | 7.2 | 7.91 | 7.2 | 7.91 | Промышленная | Плазменная резка | РТК №3 | Диаметр 20 Длина 3180 Сталь 55С2 | ПНМ-10
171 | Ж/Д | Актировано | пружина | зарез плазмой | не указано | 1 | 3 | 3.17 | 3 | 3.17 | Промышленная | Плазменная резка | РТК №1 | Диаметр 14 Длина 2590 Сталь 55С2 | ПНМ-5
172 | Ж/Д | Актировано | пруток | пружина не сформирована | датчик начала навивки не сработал | 1 | 7.2 | 7.91 | 7.2 | 7.91 | Промышленная | Навивка | ПНМ-10 | Диаметр 20 Длина 3180 Сталь 55С2 | ПНМ-10
173 | Ж/Д | Актировано | пружина | трещина | не указано | 1 | 7.2 | 7.91 | 7.2 | 7.91 | Промышленная | Навивка | ПНМ-10 | Диаметр 20 Длина 3180 Сталь 55С2 | ПНМ-10
174 | Ж/Д | Актировано | пруток | пружина не сформирована | отключение установки твч | 1 | 3 | 3.17 | 3 | 3.17 | Промышленная | Навивка | ПНМ-5 | Диаметр 14 Длина 2590 Сталь 55С2 | ПНМ-5
175 | Ж/Д | Актировано | пружина | след от плазмы | не указано | 3 | 8.7 | 9.61 | 26.1 | 28.83 | Промышленная | Шлифовальная | HA 100-2-2 | Диаметр 25 Длина 2460 Сталь 55С2 | ПНМ-8 (TNI)
176 | Ж/Д | Актировано | пружина | след от плазмы | не указано | 4 | 8.7 | 9.61 | 34.8 | 38.44 | Промышленная | Шлифовальная | HA 100-2-2 | Диаметр 25 Длина 2460 Сталь 55С2 | ПНМ-8 (TNI)
177 | Ж/Д | Актировано | пружина | след от плазмы | не указано | 2 | 8.7 | 9.61 | 17.4 | 19.22 | Промышленная | Шлифовальная | HA 100-2-2 | Диаметр 25 Длина 2460 Сталь 55С2 | ПНМ-8 (TNI)
178 | Ж/Д | Актировано | пруток | пружина не сформирована | отключение установки твч | 1 | 3 | 3.17 | 3 | 3.17 | Промышленная | Навивка | ПНМ-5 | Диаметр 14 Длина 2590 Сталь 55С2 | ПНМ-5
179 | Ж/Д | Актировано | пружина | высота в свободном состоянии | <(меньше) | 3 | 3 | 3.17 | 9 | 9.51 | Промышленная | Навивка | ПНМ-7 | Диаметр 14 Длина 2590 Сталь 55С2 | ПНМ-7
180 | Ж/Д | Актировано | пружина | пружина не сформирована | не указано | 1 | 3 | 3.17 | 3 | 3.17 | Промышленная | Навивка | ПНМ-7 | Диаметр 14 Длина 2590 Сталь 55С2 | ПНМ-7
181 | Ж/Д | Актировано | пружина | толщина конца | <(меньше) | 1 | 3 | 3.17 | 3 | 3.17 | Промышленная | Шлифовальная | МА10 | Диаметр 14 Длина 2590 Сталь 55С2 | ПНМ-5
182 | Ж/Д | Актировано | пруток | пружина не сформирована | отключение установки твч | 1 | 3 | 3.17 | 3 | 3.17 | Промышленная | Навивка | ПНМ-5 | Диаметр 14 Длина 2590 Сталь 55С2 | ПНМ-5
183 | Ж/Д | Актировано | пружина | высота в свободном состоянии | <(меньше) | 5 | 3 | 3.17 | 15 | 15.85 | Промышленная | Тех. обжатие | 4-х пневмо | Диаметр 14 Длина 2590 Сталь 55С2 | ПНМ-7
184 | Ж/Д | Актировано | пружина | длина дуги опорного витка | <(меньше) | 1 | 3 | 3.17 | 3 | 3.17 | Промышленная | Шлифовальная | МА10 | Диаметр 14 Длина 2590 Сталь 55С2 | ПНМ-5
185 | Ж/Д | Актировано | пружина | зазор опорного витка | <(меньше) | 2 | 3 | 3.17 | 6 | 6.34 | Промышленная | Навивка | ПНМ-7 | Диаметр 14 Длина 2590 Сталь 55С2 | ПНМ-7
186 | Ж/Д | Актировано | пружина | зазор опорного витка | >(больше) | 1 | 3 | 3.17 | 3 | 3.17 | Промышленная | Навивка | ПНМ-7 | Диаметр 14 Длина 2590 Сталь 55С2 | ПНМ-7
187 | Ж/Д | Актировано | пружина | высота в свободном состоянии | <(меньше) | 1 | 3 | 3.17 | 3 | 3.17 | Промышленная | Тех. обжатие | 4-х пневмо | Диаметр 14 Длина 2590 Сталь 55С2 | ПНМ-5
188 | Ж/Д | Актировано | пруток | длина прутка | <(меньше) | 2 | 8.7 | 9.51 | 17.4 | 19.02 | Неизвестно | Мерная резка | Фаска №1 | Диаметр 25 Длина 4920 Сталь 55С2 | Неизвестно
189 | Ж/Д | Актировано | пружина | трещина | не указано | 1 | 7.2 | 7.91 | 7.2 | 7.91 | Промышленная | Тех. обжатие | 4-х пневмо | Диаметр 20 Длина 3180 Сталь 55С2 | ПНМ-10
190 | Ж/Д | Актировано | пружина | трещина | не указано | 6 | 7.2 | 11.79 | 43.2 | 70.74 | Промышленная | Дробенаклеп | Дробемет №1 | Диаметр 20 Длина 4760 Сталь 55С2 | ПНМ-6
191 | Ж/Д | Актировано | пружина | след от плазмы | не указано | 1 | 7.2 | 7.91 | 7.2 | 7.91 | Промышленная | Шлифовальная | НА100 | Диаметр 20 Длина 3180 Сталь 55С2 | ПНМ-10
192 | Ж/Д | Актировано | пружина | пружина не сформирована | остановка навивки | 3 | 7.2 | 7.91 | 21.6 | 23.73 | Промышленная | Навивка | ПНМ-10 | Диаметр 20 Длина 3180 Сталь 55С2 | ПНМ-10
193 | Ж/Д | Актировано | пружина | длина дуги опорного витка | <(меньше) | 1 | 3 | 3.17 | 3 | 3.17 | Промышленная | Шлифовальная | МА12 | Диаметр 14 Длина 2590 Сталь 55С2 | ПНМ-5
194 | Ж/Д | Актировано | пруток | кривизна прутка | не указано | 2 | 7.2 | 7.91 | 14.4 | 15.82 | Неизвестно | Мерная резка | Ручн.резка КСП | Диаметр 20 Длина 3180 Сталь 55С2 | Неизвестно
195 | Ж/Д | Актировано | пружина | трещина | не указано | 11 | 7.2 | 11.79 | 79.2 | 129.69 | Промышленная | Дробенаклеп | Дробемет №1 | Диаметр 20 Длина 4760 Сталь 55С2 | ПНМ-6
196 | Ж/Д | Актировано | пружина | трещина | не указано | 12 | 7.2 | 11.79 | 86.4 | 141.48 | Промышленная | МПК | Магн. деф-оп | Диаметр 20 Длина 4760 Сталь 55С2 | ПНМ-6
197 | Ж/Д | Актировано | пружина | трещина | не указано | 4 | 7.2 | 11.79 | 28.8 | 47.16 | Промышленная | МПК | Магн. деф-оп | Диаметр 20 Длина 4760 Сталь 55С2 | ПНМ-6
198 | Ж/Д | Актировано | пруток | длина прутка | <(меньше) | 2 | 8.7 | 9.51 | 17.4 | 19.02 | Неизвестно | Мерная резка | Фаска №1 | Диаметр 25 Длина 4920 Сталь 55С2 | Неизвестно
199 | Ж/Д | Актировано | пруток | пружина не сформирована | датчик начала навивки не сработал | 1 | 7.2 | 7.91 | 7.2 | 7.91 | Промышленная | Навивка | ПНМ-10 | Диаметр 20 Длина 3180 Сталь 55С2 | ПНМ-10
200 | Ж/Д | Актировано | пружина | трещина | не указано | 3 | 7.2 | 11.79 | 21.6 | 35.37 | Промышленная | Дробенаклеп | Дробемет №1 | Диаметр 20 Длина 4760 Сталь 55С2 | ПНМ-6
201 | Ж/Д | Актировано | пруток | длина прутка | <(меньше) | 2 | 8.7 | 9.51 | 17.4 | 19.02 | Неизвестно | Мерная резка | Фаска №1 | Диаметр 25 Длина 4920 Сталь 55С2 | Неизвестно
202 | Ж/Д | Актировано | пруток | длина прутка | <(меньше) | 1 | 7.2 | 7.91 | 7.2 | 7.91 | Неизвестно | Мерная резка | Ручн.резка МСП | Диаметр 20 Длина 3180 Сталь 55С2 | Неизвестно
203 | Ж/Д | Актировано | пруток | пружина не сформирована | отключение установки твч | 1 | 3 | 3.17 | 3 | 3.17 | Промышленная | Навивка | ПНМ-5 | Диаметр 14 Длина 2590 Сталь 55С2 | ПНМ-5
204 | Ж/Д | Актировано | пруток | длина прутка | <(меньше) | 3 | 7.2 | 7.91 | 21.6 | 23.73 | Неизвестно | Мерная резка | Ручн.резка МСП | Диаметр 20 Длина 3180 Сталь 55С2 | Неизвестно
205 | Ж/Д | Актировано | пружина | зарез плазмой | не указано | 1 | 8.7 | 9.51 | 8.7 | 9.51 | Промышленная | Плазменная резка | РТК №3 | Диаметр 25 Длина 4920 Сталь 55С2 | ПНМ-8 (TNI)
206 | Ж/Д | Актировано | пруток | длина прутка | <(меньше) | 1 | 8.7 | 9.51 | 8.7 | 9.51 | Неизвестно | Мерная резка | Фаска №1 | Диаметр 25 Длина 4920 Сталь 55С2 | Неизвестно
207 | Ж/Д | Актировано | пруток | кривизна прутка | не указано | 1 | 8.7 | 9.51 | 8.7 | 9.51 | Промышленная | Навивка | ПНМ-8 (TNI) | Диаметр 25 Длина 4920 Сталь 55С2 | ПНМ-8 (TNI)
208 | Ж/Д | Актировано | пружина | зарез шлифовальным кругом | не указано | 1 | 3 | 3.17 | 3 | 3.17 | Промышленная | Шлифовальная | МА12 | Диаметр 14 Длина 2590 Сталь 55С2 | ПНМ-5
209 | Ж/Д | Актировано | пруток | пружина не сформирована | датчик начала навивки не сработал | 1 | 7.2 | 7.91 | 7.2 | 7.91 | Промышленная | Навивка | ПНМ-10 | Диаметр 20 Длина 3180 Сталь 55С2 | ПНМ-10
210 | Ж/Д | Актировано | пружина | зарез плазмой | не указано | 2 | 7.2 | 7.91 | 14.4 | 15.82 | Промышленная | Плазменная резка | РТК №3 | Диаметр 20 Длина 3180 Сталь 55С2 | ПНМ-10
211 | Ж/Д | Актировано | пружина | трещина | не указано | 8 | 7.2 | 11.79 | 57.6 | 94.32 | Промышленная | Дробенаклеп | Дробемет №1 | Диаметр 20 Длина 4760 Сталь 55С2 | ПНМ-6
212 | Ж/Д | Актировано | пружина | зарез плазмой | не указано | 1 | 7.2 | 7.91 | 7.2 | 7.91 | Промышленная | Плазменная резка | РТК №3 | Диаметр 20 Длина 3180 Сталь 55С2 | ПНМ-10
213 | Ж/Д | Актировано | пружина | толщина конца | <(меньше) | 1 | 3 | 3.17 | 3 | 3.17 | Промышленная | Шлифовальная | МА10 | Диаметр 14 Длина 2590 Сталь 55С2 | ПНМ-5
214 | Ж/Д | Актировано | пружина | зарез плазмой | не указано | 1 | 7.2 | 7.91 | 7.2 | 7.91 | Промышленная | Шлифовальная | MA 16-2 | Диаметр 20 Длина 3180 Сталь 55С2 | ПНМ-10
215 | Ж/Д | Актировано | пруток | длина прутка | <(меньше) | 3 | 7.2 | 7.91 | 21.6 | 23.73 | Неизвестно | Мерная резка | Ручн.резка МСП | Диаметр 20 Длина 3180 Сталь 55С2 | Неизвестно
216 | Ж/Д | Актировано | пруток | длина прутка | <(меньше) | 2 | 7.2 | 7.91 | 14.4 | 15.82 | Неизвестно | Мерная резка | Ручн.резка МСП | Диаметр 20 Длина 3180 Сталь 55С2 | Неизвестно
217 | Ж/Д | Актировано | пружина | трещина | не указано | 2 | 7.2 | 7.91 | 14.4 | 15.82 | Промышленная | Шлифовальная | MA 16-2 | Диаметр 20 Длина 3180 Сталь 55С2 | ПНМ-10
218 | Ж/Д | Актировано | пружина | толщина конца | <(меньше) | 2 | 3 | 3.17 | 6 | 6.34 | Промышленная | Шлифовальная | МА10 | Диаметр 14 Длина 2590 Сталь 55С2 | ПНМ-5
219 | Ж/Д | Актировано | пружина | трещина | не указано | 3 | 7.2 | 11.79 | 21.6 | 35.37 | Промышленная | ПСИ | ПСИ №1 | Диаметр 20 Длина 4760 Сталь 55С2 | ПНМ-6
220 | Ж/Д | Актировано | пруток | длина прутка | <(меньше) | 1 | 7.2 | 7.91 | 7.2 | 7.91 | Неизвестно | Мерная резка | Ручн.резка МСП | Диаметр 20 Длина 3180 Сталь 55С2 | Неизвестно
221 | Ж/Д | Актировано | пружина | длина дуги опорного витка | <(меньше) | 1 | 3 | 3.17 | 3 | 3.17 | Промышленная | Шлифовальная | МА10 | Диаметр 14 Длина 2590 Сталь 55С2 | ПНМ-7
222 | Ж/Д | Актировано | пружина | трещина | не указано | 1 | 7.2 | 7.91 | 7.2 | 7.91 | Промышленная | Дробенаклеп | Дробемет №3 | Диаметр 20 Длина 3180 Сталь 55С2 | ПНМ-10
223 | Ж/Д | Актировано | пружина | трещина | не указано | 2 | 8.7 | 9.61 | 17.4 | 19.22 | Промышленная | Дробенаклеп | Дробемет №3 | Диаметр 25 Длина 2460 Сталь 55С2 | ПНМ-8 (TNI)
224 | Ж/Д | Актировано | пружина | дефект поверхности и заготовки | не указано | 1 | 7.2 | 11.79 | 7.2 | 11.79 | Промышленная | ПСИ | ПСИ №1 | Диаметр 20 Длина 4760 Сталь 55С2 | ПНМ-6
225 | Ж/Д | Актировано | пруток | пружина не сформирована | не указано | 2 | 8.7 | 9.51 | 17.4 | 19.02 | Промышленная | Навивка | ПНМ-8 (TNI) | Диаметр 25 Длина 4920 Сталь 55С2 | ПНМ-8 (TNI)
226 | Ж/Д | Актировано | пружина | толщина конца | <(меньше) | 1 | 3 | 3.17 | 3 | 3.17 | Промышленная | Шлифовальная | МА10 | Диаметр 14 Длина 2590 Сталь 55С2 | ПНМ-5
227 | Ж/Д | Актировано | пружина | зазор опорного витка | >(больше) | 1 | 3 | 3.17 | 3 | 3.17 | Промышленная | Навивка | ПНМ-5 | Диаметр 14 Длина 2590 Сталь 55С2 | ПНМ-5
228 | Авто | Актировано | пружина | забоина (след от удара) | Заклинивание в дробемёте | 1 | 2.1 | 0.05 | 2.1 | 0.05 | Промышленная | Дробенаклеп | Дробемет №2 | Диаметр 12.2 Длина 0 Сталь - | ПНМ-9 (COM20)
229 | Авто | Актировано | пружина | скол покрытия | не указано | 1 | 2.1 | 0.05 | 2.1 | 0.05 | Промышленная | Цветная маркировка | Тампопечатный принте | Диаметр 12.2 Длина 0 Сталь - | ПНМ-9 (COM20)
230 | Ж/Д | Актировано | пружина | трещина | не указано | 2 | 7.2 | 11.79 | 14.4 | 23.58 | Промышленная | ПСИ | ПСИ №1 | Диаметр 20 Длина 4760 Сталь 55С2 | ПНМ-6
231 | Ж/Д | Актировано | пружина | трещина | не указано | 1 | 7.2 | 7.91 | 7.2 | 7.91 | Промышленная | ПСИ | ПСИ №2 | Диаметр 20 Длина 3180 Сталь 55С2 | ПНМ-10
232 | Ж/Д | Актировано | пруток | кривизна прутка | остановка подачи прутка | 1 | 7.2 | 7.91 | 7.2 | 7.91 | Промышленная | Навивка | ПНМ-10 | Диаметр 20 Длина 3180 Сталь 55С2 | ПНМ-10
233 | Ж/Д | Актировано | пруток | пружина не сформирована | остановка подачи прутка | 1 | 3 | 3.17 | 3 | 3.17 | Промышленная | Навивка | ПНМ-7 | Диаметр 14 Длина 2590 Сталь 55С2 | ПНМ-7
234 | Ж/Д | Актировано | пружина | трещина | не указано | 10 | 7.2 | 11.79 | 72 | 117.9 | Промышленная | Шлифовальная | MA 16-2 | Диаметр 20 Длина 4760 Сталь 55С2 | ПНМ-6
235 | Ж/Д | Актировано | пружина | зарез плазмой | не указано | 1 | 7.2 | 7.91 | 7.2 | 7.91 | Промышленная | Плазменная резка | РТК №2 | Диаметр 20 Длина 3180 Сталь 55С2 | ПНМ-10
236 | Ж/Д | Актировано | пружина | высота в свободном состоянии | <(меньше) | 1 | 7.2 | 7.91 | 7.2 | 7.91 | Промышленная | Навивка | ПНМ-10 | Диаметр 20 Длина 3180 Сталь 55С2 | ПНМ-10
237 | Ж/Д | Актировано | пружина | зазор опорного витка | <(меньше) | 5 | 3 | 3.17 | 15 | 15.85 | Промышленная | Навивка | ПНМ-5 | Диаметр 14 Длина 2590 Сталь 55С2 | ПНМ-5
238 | Ж/Д | Актировано | пруток | оплавление | не указано | 1 | 3 | 3.17 | 3 | 3.17 | Промышленная | Навивка | ПНМ-5 | Диаметр 14 Длина 2590 Сталь 55С2 | ПНМ-5
239 | Ж/Д | Актировано | пруток | пружина не сформирована | не указано | 1 | 8.7 | 9.61 | 8.7 | 9.61 | Промышленная | Навивка | ПНМ-8 (TNI) | Диаметр 25 Длина 2460 Сталь 55С2 | ПНМ-8 (TNI)
240 | Ж/Д | Актировано | пружина | толщина конца | <(меньше) | 2 | 3 | 3.17 | 6 | 6.34 | Промышленная | Шлифовальная | МА10 | Диаметр 14 Длина 2590 Сталь 55С2 | ПНМ-5
241 | Ж/Д | Актировано | пружина | трещина | не указано | 1 | 8.7 | 9.61 | 8.7 | 9.61 | Промышленная | Дробенаклеп | Дробемет №3 | Диаметр 25 Длина 2460 Сталь 55С2 | ПНМ-8 (TNI)
242 | Ж/Д | Актировано | пруток | пружина не сформирована | утыкание в индуктор | 1 | 3 | 3.17 | 3 | 3.17 | Промышленная | Навивка | ПНМ-5 | Диаметр 14 Длина 2590 Сталь 55С2 | ПНМ-5
243 | Ж/Д | Актировано | пруток | пружина не сформирована | остановка навивки | 1 | 7.2 | 7.91 | 7.2 | 7.91 | Промышленная | Навивка | ПНМ-10 | Диаметр 20 Длина 3180 Сталь 55С2 | ПНМ-10
244 | Ж/Д | Актировано | пруток | пружина не сформирована | отключение установки твч | 1 | 3 | 3.17 | 3 | 3.17 | Промышленная | Навивка | ПНМ-5 | Диаметр 14 Длина 2590 Сталь 55С2 | ПНМ-5
245 | Авто | Актировано | пружина | забоина (след от удара) | Заклинивание в дробемёте | 1 | 2.1 | 0.05 | 2.1 | 0.05 | Промышленная | Дробенаклеп | Дробемет №2 | Диаметр 12.2 Длина 0 Сталь - | ПНМ-9 (COM20)
246 | Ж/Д | Актировано | пружина | зарез шлифовальным кругом | не указано | 1 | 3 | 3.17 | 3 | 3.17 | Промышленная | Шлифовальная | МА10 | Диаметр 14 Длина 2590 Сталь 55С2 | ПНМ-5
247 | Ж/Д | Актировано | пружина | зарез плазмой | не указано | 1 | 8.7 | 9.61 | 8.7 | 9.61 | Промышленная | Плазменная резка | РТК №3 | Диаметр 25 Длина 2460 Сталь 55С2 | ПНМ-8 (TNI)
248 | Ж/Д | Актировано | пружина | трещина | не указано | 1 | 7.2 | 7.91 | 7.2 | 7.91 | Промышленная | Тех. обжатие | 4-х пневмо | Диаметр 20 Длина 3180 Сталь 55С2 | ПНМ-10
249 | Ж/Д | Актировано | пружина | зарез плазмой | не указано | 4 | 7.2 | 7.91 | 28.8 | 31.64 | Промышленная | Плазменная резка | РТК №2 | Диаметр 20 Длина 3180 Сталь 55С2 | ПНМ-6
250 | Ж/Д | Актировано | пружина | зарез плазмой | не указано | 1 | 8.7 | 9.61 | 8.7 | 9.61 | Промышленная | Плазменная резка | РТК №3 | Диаметр 25 Длина 2460 Сталь 55С2 | ПНМ-8 (TNI)
251 | Ж/Д | Актировано | пружина | зарез плазмой | не указано | 1 | 7.2 | 7.91 | 7.2 | 7.91 | Промышленная | Шлифовальная | НА100 | Диаметр 20 Длина 3180 Сталь 55С2 | ПНМ-10
252 | Ж/Д | Актировано | пруток | излом | не указано | 3 | 3 | 3.17 | 9 | 9.51 | Промышленная | Навивка | ПНМ-7 | Диаметр 14 Длина 2590 Сталь 55С2 | ПНМ-7
253 | Ж/Д | Актировано | пружина | трещина | не указано | 1 | 8.7 | 9.61 | 8.7 | 9.61 | Промышленная | Плазменная резка | РТК №3 | Диаметр 25 Длина 2460 Сталь 55С2 | ПНМ-8 (TNI)
254 | Ж/Д | Актировано | пруток | кривизна прутка | остановка подачи прутка | 1 | 7.2 | 7.91 | 7.2 | 7.91 | Промышленная | Навивка | ПНМ-10 | Диаметр 20 Длина 3180 Сталь 55С2 | ПНМ-10
255 | Ж/Д | Актировано | пружина | след от ролика | не указано | 1 | 8.7 | 9.61 | 8.7 | 9.61 | Промышленная | ПСИ | ПСИ №1 | Диаметр 25 Длина 2460 Сталь 55С2 | ПНМ-8 (TNI)
256 | Ж/Д | Актировано | пруток | кривизна прутка | остановка подачи прутка | 1 | 7.2 | 7.91 | 7.2 | 7.91 | Промышленная | Навивка | ПНМ-10 | Диаметр 20 Длина 3180 Сталь 55С2 | ПНМ-10
257 | Ж/Д | Актировано | пруток | кривизна прутка | не указано | 1 | 3 | 3.17 | 3 | 3.17 | Промышленная | Навивка | ПНМ-7 | Диаметр 14 Длина 2590 Сталь 55С2 | ПНМ-7
258 | Ж/Д | Актировано | пружина | след от плазмы | не указано | 1 | 8.7 | 9.61 | 8.7 | 9.61 | Промышленная | Дробенаклеп | Дробемет №3 | Диаметр 25 Длина 2460 Сталь 55С2 | ПНМ-8 (TNI)
259 | Ж/Д | Актировано | пружина | зазор опорного витка | >(больше) | 1 | 3 | 3.17 | 3 | 3.17 | Промышленная | Навивка | ПНМ-7 | Диаметр 14 Длина 2590 Сталь 55С2 | ПНМ-7
260 | Авто | Актировано | пружина | частицы под краской | не указано | 1 | 2.1 | 0.05 | 2.1 | 0.05 | Промышленная | Упаковка | Упак. машина УМ-1 | Диаметр 12.2 Длина 0 Сталь - | ПНМ-9 (COM20)
261 | Ж/Д | Актировано | пружина | длина дуги опорного витка | <(меньше) | 1 | 3 | 3.17 | 3 | 3.17 | Промышленная | Шлифовальная | МА10 | Диаметр 14 Длина 2590 Сталь 55С2 | ПНМ-7
262 | Ж/Д | Актировано | пружина | толщина конца | <(меньше) | 1 | 7.2 | 7.91 | 7.2 | 7.91 | Промышленная | Плазменная резка | РТК №3 | Диаметр 20 Длина 3180 Сталь 55С2 | ПНМ-10
263 | Ж/Д | Актировано | пружина | толщина конца | <(меньше) | 1 | 3 | 3.17 | 3 | 3.17 | Промышленная | Дошлифовка | МА10 | Диаметр 14 Длина 2590 Сталь 55С2 | ПНМ-5
264 | Ж/Д | Актировано | пруток | пружина не сформирована | датчик начала навивки не сработал | 1 | 7.2 | 7.91 | 7.2 | 7.91 | Промышленная | Навивка | ПНМ-10 | Диаметр 20 Длина 3180 Сталь 55С2 | ПНМ-10
265 | Ж/Д | Актировано | пружина | высота в свободном состоянии | <(меньше) | 1 | 7.2 | 7.91 | 7.2 | 7.91 | Промышленная | Навивка | ПНМ-10 | Диаметр 20 Длина 3180 Сталь 55С2 | ПНМ-10
266 | Ж/Д | Актировано | пружина | перегрев | не указано | 1 | 8.7 | 9.61 | 8.7 | 9.61 | Промышленная | Навивка | ПНМ-8 (TNI) | Диаметр 25 Длина 2460 Сталь 55С2 | ПНМ-8 (TNI)
267 | Ж/Д | Актировано | пруток | кривизна прутка | не указано | 1 | 8.7 | 9.61 | 8.7 | 9.61 | Промышленная | Навивка | ПНМ-8 (TNI) | Диаметр 25 Длина 2460 Сталь 55С2 | ПНМ-8 (TNI)
268 | Ж/Д | Актировано | пружина | трещина | не указано | 1 | 7.2 | 7.91 | 7.2 | 7.91 | Промышленная | Шлифовальная | MA 16-2 | Диаметр 20 Длина 3180 Сталь 55С2 | ПНМ-10
269 | Ж/Д | Актировано | пружина | высота в свободном состоянии | <(меньше) | 1 | 7.2 | 7.91 | 7.2 | 7.91 | Промышленная | Навивка | ПНМ-10 | Диаметр 20 Длина 3180 Сталь 55С2 | ПНМ-10
270 | Ж/Д | Актировано | пружина | высота в свободном состоянии | <(меньше) | 3 | 3 | 3.17 | 9 | 9.51 | Промышленная | Тех. обжатие | 4-х пневмо | Диаметр 14 Длина 2590 Сталь 55С2 | ПНМ-7
271 | Ж/Д | Актировано | пруток | кривизна прутка | остановка подачи прутка | 2 | 7.2 | 7.91 | 14.4 | 15.82 | Промышленная | Навивка | ПНМ-10 | Диаметр 20 Длина 3180 Сталь 55С2 | ПНМ-10
272 | Ж/Д | Актировано | пруток | пружина не сформирована | остановка подачи прутка | 1 | 3 | 3.17 | 3 | 3.17 | Промышленная | Навивка | ПНМ-7 | Диаметр 14 Длина 2590 Сталь 55С2 | ПНМ-7
273 | Ж/Д | Актировано | пруток | Заусенцы | датчик начала навивки не сработал | 1 | 3.3 | 3.5 | 3.3 | 3.5 | Промышленная | Навивка | ПНМ-5 | Диаметр 14 Длина 2865 Сталь 55С2 | ПНМ-5
274 | Ж/Д | Актировано | пружина | зарез плазмой | не указано | 2 | 7.2 | 7.91 | 14.4 | 15.82 | Промышленная | Плазменная резка | РТК №3 | Диаметр 20 Длина 3180 Сталь 55С2 | ПНМ-10
275 | Ж/Д | Актировано | пружина | высота в свободном состоянии | >(больше) | 15 | 3 | 3.17 | 45 | 47.55 | Промышленная | Навивка | ПНМ-7 | Диаметр 14 Длина 2590 Сталь 55С2 | ПНМ-7
276 | Ж/Д | Актировано | пружина | высота в свободном состоянии | >(больше) | 3 | 3 | 3.17 | 9 | 9.51 | Промышленная | Навивка | ПНМ-7 | Диаметр 14 Длина 2590 Сталь 55С2 | ПНМ-7
277 | Ж/Д | Актировано | пружина | высота в свободном состоянии | <(меньше) | 7 | 3 | 3.17 | 21 | 22.19 | Промышленная | Тех. обжатие | 4-х пневмо | Диаметр 14 Длина 2590 Сталь 55С2
278 | Ж/Д | Актировано | пружина | зарез плазмой | не указано | 2 | 3 | 3.17 | 6 | 6.34 | Промышленная | Плазменная резка | РТК №1 | Диаметр 14 Длина 2590 Сталь 55С2 | ПНМ-5
279 | Ж/Д | Актировано | пружина | длина дуги опорного витка | <(меньше) | 1 | 3.3 | 3.5 | 3.3 | 3.5 | Промышленная | Шлифовальная | МА10 | Диаметр 14 Длина 2865 Сталь 55С2 | ПНМ-5
280 | Ж/Д | Актировано | пружина | высота подъема 0.5 | >(больше) | 2 | 3 | 3.17 | 6 | 6.34 | Промышленная | Дошлифовка | АЕШ-1 | Диаметр 14 Длина 2590 Сталь 55С2 | ПНМ-7
281 | Ж/Д | Актировано | пружина | зарез шлифовальным кругом | не указано | 1 | 3 | 3.17 | 3 | 3.17 | Промышленная | Дошлифовка | АЕШ-1 | Диаметр 14 Длина 2590 Сталь 55С2 | ПНМ-7
282 | Ж/Д | Актировано | пружина | высота подъема 0.5 | >(больше) | 2 | 3 | 3.17 | 6 | 6.34 | Промышленная | Дошлифовка | АЕШ-1 | Диаметр 14 Длина 2590 Сталь 55С2 | ПНМ-7
283 | Ж/Д | Актировано | пружина | зарез плазмой | не указано | 1 | 3 | 3.17 | 3 | 3.17 | Промышленная | Шлифовальная | МА10 | Диаметр 14 Длина 2590 Сталь 55С2 | ПНМ-7
284 | Ж/Д | Актировано | пружина | зарез плазмой | не указано | 1 | 8.7 | 9.61 | 8.7 | 9.61 | Промышленная | Плазменная резка | РТК №3 | Диаметр 25 Длина 2460 Сталь 55С2 | ПНМ-8 (TNI)
285 | Ж/Д | Актировано | пружина | длина дуги опорного витка | <(меньше) | 1 | 8.7 | 9.61 | 8.7 | 9.61 | Промышленная | Шлифовальная | HA 100-2-2 | Диаметр 25 Длина 2460 Сталь 55С2 | ПНМ-8 (TNI)
286 | Ж/Д | Актировано | пружина | длина дуги опорного витка | <(меньше) | 2 | 7.2 | 7.91 | 14.4 | 15.82 | Промышленная | Дробенаклеп | Дробемет №3 | Диаметр 20 Длина 3180 Сталь 55С2 | ПНМ-10
287 | Ж/Д | Актировано | пружина | длина дуги опорного витка | <(меньше) | 1 | 8.7 | 9.61 | 8.7 | 9.61 | Промышленная | Дробенаклеп | Дробемет №3 | Диаметр 25 Длина 2460 Сталь 55С2 | ПНМ-8 (TNI)
288 | Ж/Д | Актировано | пружина | длина дуги опорного витка | <(меньше) | 2 | 7.2 | 7.91 | 14.4 | 15.82 | Промышленная | Дробенаклеп | Дробемет №3 | Диаметр 20 Длина 3180 Сталь 55С2 | ПНМ-10
289 | Ж/Д | Актировано | пружина | длина дуги опорного витка | <(меньше) | 2 | 7.2 | 7.91 | 14.4 | 15.82 | Промышленная | Дробенаклеп | Дробемет №3 | Диаметр 20 Длина 3180 Сталь 55С2 | ПНМ-10
290 | Ж/Д | Актировано | пружина | зарез плазмой | не указано | 2 | 8.7 | 9.61 | 17.4 | 19.22 | Промышленная | Плазменная резка | РТК №2 | Диаметр 25 Длина 2460 Сталь 55С2 | ПНМ-8 (TNI)
291 | Авто | Актировано | пружина | забоина (след от удара) | Заклинивание в дробемёте | 1 | 2.1 | 0.05 | 2.1 | 0.05 | Промышленная | Дробенаклеп | Дробемет №2 | Диаметр 12.2 Длина 0 Сталь - | ПНМ-9 (COM20)
292 | Ж/Д | Актировано | пружина | зарез шлифовальным кругом | не указано | 1 | 3.3 | 3.5 | 3.3 | 3.5 | Промышленная | Шлифовальная | МА10 | Диаметр 14 Длина 2865 Сталь 55С2 | ПНМ-5
293 | Ж/Д | Актировано | пружина | высота в свободном состоянии | <(меньше) | 2 | 3 | 3.17 | 6 | 6.34 | Промышленная | Дошлифовка | 830ИШ | Диаметр 14 Длина 2590 Сталь 55С2 | ПНМ-7
294 | Ж/Д | Актировано | пружина | зазор опорного витка | <(меньше) | 2 | 3.3 | 3.5 | 6.6 | 7 | Промышленная | Шлифовальная | МА10 | Диаметр 14 Длина 2865 Сталь 55С2 | ПНМ-5
295 | Ж/Д | Актировано | пружина | зарез плазмой | не указано | 2 | 3.3 | 3.97 | 6.6 | 7.94 | Промышленная | Плазменная резка | РТК №3 | Диаметр 20 Длина 1570 Сталь 55С2 | ПНМ-8 (TNI)
296 | Ж/Д | Актировано | пруток | пружина не сформирована | датчик начала навивки не сработал | 2 | 3.3 | 3.5 | 6.6 | 7 | Промышленная | Навивка | ПНМ-5 | Диаметр 14 Длина 2865 Сталь 55С2 | ПНМ-5
297 | Ж/Д | Актировано | пружина | длина дуги опорного витка | <(меньше) | 1 | 3.3 | 3.5 | 3.3 | 3.5 | Промышленная | Шлифовальная | МА10 | Диаметр 14 Длина 2865 Сталь 55С2 | ПНМ-5
298 | Ж/Д | Актировано | пружина | длина дуги опорного витка | <(меньше) | 1 | 3.3 | 3.5 | 3.3 | 3.5 | Промышленная | Шлифовальная | MA 12-2 | Диаметр 14 Длина 2865 Сталь 55С2 | ПНМ-5
299 | Ж/Д | Актировано | пружина | высота в свободном состоянии | <(меньше) | 80 | 3.3 | 3.5 | 264 | 280 | Промышленная | Тех. обжатие | 4-х пневмо | Диаметр 14 Длина 2865 Сталь 55С2 | ПНМ-5
300 | Ж/Д | Актировано | пружина | высота в свободном состоянии | >(больше) | 1 | 3.3 | 3.5 | 3.3 | 3.5 | Промышленная | Навивка | ПНМ-7 | Диаметр 14 Длина 2865 Сталь 55С2 | ПНМ-7
301 | Ж/Д | Актировано | пруток | пружина не сформирована | срыв с зацепа | 1 | 3.3 | 3.5 | 3.3 | 3.5 | Промышленная | Навивка | ПНМ-7 | Диаметр 14 Длина 2865 Сталь 55С2 | ПНМ-7
302 | Ж/Д | Актировано | пружина | искривление осевой | не указано | 1 | 3.3 | 3.97 | 3.3 | 3.97 | Промышленная | Шлифовальная | HA 100-2-2 | Диаметр 20 Длина 1570 Сталь 55С2 | ПНМ-8 (TNI)
303 | Ж/Д | Актировано | пружина | пролеж.в печи полимер | не указано | 1 | 3.3 | 3.97 | 3.3 | 3.97 | Промышленная | Навивка | ПНМ-8 (TNI) | Диаметр 20 Длина 1570 Сталь 55С2 | ПНМ-8 (TNI)
304 | Ж/Д | Актировано | пружина | искривление осевой | не указано | 1 | 3.3 | 3.5 | 3.3 | 3.5 | Промышленная | Шлифовальная | MA 12-2 | Диаметр 14 Длина 2865 Сталь 55С2 | ПНМ-5
305 | Ж/Д | Актировано | пруток | пружина не сформирована | отключение установки твч | 2 | 3.3 | 3.5 | 6.6 | 7 | Промышленная | Навивка | ПНМ-5 | Диаметр 14 Длина 2865 Сталь 55С2 | ПНМ-5
306 | Ж/Д | Актировано | пружина | дефект поверхности пружины | не указано | 1 | 3.3 | 3.97 | 3.3 | 3.97 | Промышленная | Шлифовальная | HA 100-2-2 | Диаметр 20 Длина 1570 Сталь 55С2 | ПНМ-8 (TNI)
307 | Ж/Д | Актировано | пружина | пружина не сформирована | датчик начала навивки не сработал | 1 | 7.2 | 7.91 | 7.2 | 7.91 | Промышленная | Навивка | ПНМ-10 | Диаметр 20 Длина 3180 Сталь 55С2 | ПНМ-10
308 | Ж/Д | Актировано | пружина | зарез плазмой | не указано | 3 | 3.3 | 3.97 | 9.9 | 11.91 | Промышленная | Шлифовальная | HA 100-2-2 | Диаметр 20 Длина 1570 Сталь 55С2 | ПНМ-8 (TNI)
309 | Ж/Д | Актировано | пружина | зарез плазмой | не указано | 2 | 3.3 | 3.97 | 6.6 | 7.94 | Промышленная | Плазменная резка | РТК №3 | Диаметр 20 Длина 1570 Сталь 55С2 | ПНМ-8 (TNI)
310 | Ж/Д | Актировано | пружина | длина дуги опорного витка | <(меньше) | 1 | 3.3 | 3.5 | 3.3 | 3.5 | Промышленная | Шлифовальная | МА10 | Диаметр 14 Длина 2865 Сталь 55С2 | ПНМ-5
311 | Ж/Д | Актировано | пружина | зарез шлифовальным кругом | не указано | 2 | 3.3 | 3.5 | 6.6 | 7 | Промышленная | Шлифовальная | МА10 | Диаметр 14 Длина 2865 Сталь 55С2 | ПНМ-5
312 | Ж/Д | Актировано | пружина | дефект поверхности пружины | не указано | 1 | 3.3 | 3.97 | 3.3 | 3.97 | Промышленная | Шлифовальная | HA 100-2-2 | Диаметр 20 Длина 1570 Сталь 55С2 | ПНМ-8 (TNI)
313 | Ж/Д | Актировано | пружина | высота в свободном состоянии | <(меньше) | 1 | 3.3 | 3.97 | 3.3 | 3.97 | Промышленная | Тех. обжатие | 4-х гидро | Диаметр 20 Длина 1570 Сталь 55С2 | ПНМ-8 (TNI)
314 | Ж/Д | Актировано | пружина | высота в свободном состоянии | <(меньше) | 1 | 3.3 | 3.5 | 3.3 | 3.5 | Промышленная | ПСИ | ПСИ №2 | Диаметр 14 Длина 2865 Сталь 55С2 | ПНМ-5
315 | Ж/Д | Актировано | пружина | зарез плазмой | не указано | 1 | 3.3 | 3.97 | 3.3 | 3.97 | Промышленная | Плазменная резка | РТК №3 | Диаметр 20 Длина 1570 Сталь 55С2 | ПНМ-8 (TNI)
316 | Ж/Д | Актировано | пруток | след от ролика | не указано | 3 | 3.3 | 3.97 | 9.9 | 11.91 | Промышленная | Навивка | ПНМ-8 (TNI) | Диаметр 20 Длина 1570 Сталь 55С2 | ПНМ-8 (TNI)
317 | Ж/Д | Актировано | пруток | пружина не сформирована | датчик начала навивки не сработал | 1 | 7.2 | 7.91 | 7.2 | 7.91 | Промышленная | Навивка | ПНМ-10 | Диаметр 20 Длина 3180 Сталь 55С2 | ПНМ-10
318 | Ж/Д | Актировано | пруток | пружина не сформирована | отключение установки твч | 3 | 3.3 | 3.5 | 9.9 | 10.5 | Промышленная | Навивка | ПНМ-5 | Диаметр 14 Длина 2865 Сталь 55С2 | ПНМ-5
319 | Ж/Д | Актировано | пружина | зарез плазмой | не указано | 6 | 3.3 | 3.97 | 19.8 | 23.82 | Промышленная | Шлифовальная | HA 100-2-2 | Диаметр 20 Длина 1570 Сталь 55С2 | ПНМ-8 (TNI)
320 | Ж/Д | Актировано | пружина | зарез плазмой | не указано | 2 | 3.3 | 3.97 | 6.6 | 7.94 | Промышленная | ПСИ | ПСИ №1 | Диаметр 20 Длина 1570 Сталь 55С2 | ПНМ-8 (TNI)
321 | Ж/Д | Актировано | пружина | пружина не сформирована | не указано | 1 | 3.3 | 3.97 | 3.3 | 3.97 | Промышленная | ПСИ | ПСИ №1 | Диаметр 20 Длина 1570 Сталь 55С2 | ПНМ-8 (TNI)
322 | Ж/Д | Актировано | пруток | пружина не сформирована | не указано | 3 | 3.3 | 3.97 | 9.9 | 11.91 | Промышленная | Навивка | ПНМ-8 (TNI) | Диаметр 20 Длина 1570 Сталь 55С2 | ПНМ-8 (TNI)
323 | Ж/Д | Актировано | пруток | пружина не сформирована | не указано | 4 | 3.3 | 3.93 | 13.2 | 15.72 | Промышленная | Навивка | ПНМ-8 (TNI) | Диаметр 20 Длина 4760 Сталь 55С2 | ПНМ-8 (TNI)
324 | Ж/Д | Актировано | пружина | зарез плазмой | не указано | 1 | 3.3 | 3.97 | 3.3 | 3.97 | Промышленная | Плазменная резка | РТК №3 | Диаметр 20 Длина 1570 Сталь 55С2 | ПНМ-8 (TNI)
325 | Ж/Д | Актировано | пруток | кривизна прутка | не указано | 1 | 3.3 | 3.93 | 3.3 | 3.93 | Промышленная | Навивка | ПНМ-8 (TNI) | Диаметр 20 Длина 4760 Сталь 55С2 | ПНМ-8 (TNI)
326 | Ж/Д | Актировано | пружина | толщина конца | <(меньше) | 1 | 7.2 | 11.79 | 7.2 | 11.79 | Промышленная | Шлифовальная | MA 16-2 | Диаметр 20 Длина 4760 Сталь 55С2 | ПНМ-6
327 | Ж/Д | Актировано | пружина | высота в свободном состоянии | <(меньше) | 1 | 7.2 | 7.87 | 7.2 | 7.87 | Доработка с СГП | Покрытие | Окраска КС | Диаметр 20 Длина 3160 Сталь 55С2
328 | Ж/Д | Актировано | пружина | длина дуги опорного витка | <(меньше) | 1 | 3 | 3.17 | 3 | 3.17 | Промышленная | Дошлифовка | МА12 | Диаметр 14 Длина 2590 Сталь 55С2
329 | Ж/Д | Актировано | пружина | высота в свободном состоянии | <(меньше) | 2 | 3 | 3.17 | 6 | 6.34 | Промышленная | Тех. обжатие | 4-х пневмо | Диаметр 14 Длина 2590 Сталь 55С2
330 | Ж/Д | Актировано | пружина | количество витков | <(меньше) | 1 | 3 | 3.17 | 3 | 3.17 | Промышленная | Дошлифовка | МА12 | Диаметр 14 Длина 2590 Сталь 55С2
331 | Локо | Актировано | пруток | пружина не сформирована | остановка подачи прутка | 1 | 12.6 | 14 | 12.6 | 14 | Промышленная | Навивка | ПНМ-10 | Диаметр 23 Длина 4270 Сталь 60С2ХФА | ПНМ-10
332 | Ж/Д | Актировано | пружина | высота в свободном состоянии | <(меньше) | 2 | 3 | 3.17 | 6 | 6.34 | Промышленная | Дошлифовка | МА12 | Диаметр 14 Длина 2590 Сталь 55С2 | ПНМ-7
333 | Ж/Д | Актировано | пружина | высота в свободном состоянии | <(меньше) | 2 | 3 | 3.17 | 6 | 6.34 | Промышленная | Дошлифовка | МА12 | Диаметр 14 Длина 2590 Сталь 55С2 | ПНМ-7
334 | Ж/Д | Актировано | пружина | количество витков | <(меньше) | 1 | 3 | 3.17 | 3 | 3.17 | Промышленная | Дошлифовка | МА12 | Диаметр 14 Длина 2590 Сталь 55С2 | ПНМ-7
335 | Ж/Д | Актировано | пружина | количество витков | <(меньше) | 4 | 3 | 3.17 | 12 | 12.68 | Промышленная | Дошлифовка | МА12 | Диаметр 14 Длина 2590 Сталь 55С2 | ПНМ-7
336 | Ж/Д | Актировано | пружина | количество витков | <(меньше) | 2 | 3.3 | 3.93 | 6.6 | 7.86 | Промышленная | Дошлифовка | АЕШ-1 | Диаметр 20 Длина 4760 Сталь 55С2 | ПНМ-8 (TNI)
337 | Ж/Д | Актировано | пружина | высота в свободном состоянии | <(меньше) | 1 | 3.3 | 3.93 | 3.3 | 3.93 | Промышленная | Дошлифовка | АЕШ-1 | Диаметр 20 Длина 4760 Сталь 55С2 | ПНМ-8 (TNI)
338 | Ж/Д | Актировано | пружина | длина дуги опорного витка | <(меньше) | 1 | 3.3 | 3.93 | 3.3 | 3.93 | Промышленная | Дошлифовка | АЕШ-1 | Диаметр 20 Длина 4760 Сталь 55С2 | ПНМ-8 (TNI)
339 | Ж/Д | Актировано | пружина | след от плазмы | не указано | 1 | 3.3 | 3.93 | 3.3 | 3.93 | Промышленная | Шлифовальная | HA 100-2-2 | Диаметр 20 Длина 4760 Сталь 55С2 | ПНМ-8 (TNI)
340 | Ж/Д | Актировано | пружина | количество витков | <(меньше) | 1 | 3 | 3.17 | 3 | 3.17 | Промышленная | Дошлифовка | МА12 | Диаметр 14 Длина 2590 Сталь 55С2 | ПНМ-7
341 | Локо | Актировано | пруток | кривизна прутка | не указано | 1 | 8.1 | 9.38 | 8.1 | 9.38 | Промышленная | Навивка | ПНМ-2 | Диаметр 25 Длина 2400 Сталь 60С2ХФА | ПНМ-2
342 | Локо | Актировано | пружина | зарез плазмой | не указано | 1 | 12.6 | 14 | 12.6 | 14 | Промышленная | Плазменная резка | РТК №2 | Диаметр 23 Длина 4270 Сталь 60С2ХФА | ПНМ-10
343 | Локо | Актировано | пружина | зарез плазмой | не указано | 1 | 12.6 | 14 | 12.6 | 14 | Промышленная | Плазменная резка | РТК №2 | Диаметр 23 Длина 4270 Сталь 60С2ХФА | ПНМ-10
344 | Ж/Д | Актировано | пружина | зарез плазмой | не указано | 1 | 3.3 | 3.93 | 3.3 | 3.93 | Промышленная | Плазменная резка | РТК №3 | Диаметр 20 Длина 4760 Сталь 55С2 | ПНМ-8 (TNI)
345 | Ж/Д | Актировано | пружина | толщина конца | <(меньше) | 1 | 3.3 | 3.93 | 3.3 | 3.93 | Промышленная | Плазменная резка | РТК №3 | Диаметр 20 Длина 4760 Сталь 55С2 | ПНМ-8 (TNI)
346 | Ж/Д | Актировано | пружина | высота в свободном состоянии | <(меньше) | 5 | 3.3 | 3.5 | 16.5 | 17.5 | Доработка с СГП | Тех. обжатие | 4-х пневмо | Диаметр 14 Длина 2865 Сталь 55С2
347 | Ж/Д | Актировано | пружина | зарез плазмой | не указано | 1 | 3.3 | 3.93 | 3.3 | 3.93 | Промышленная | Плазменная резка | РТК №4 | Диаметр 20 Длина 4760 Сталь 55С2 | ПНМ-8 (TNI)
348 | Ж/Д | Актировано | пружина | зарез плазмой | не указано | 2 | 3.3 | 3.93 | 6.6 | 7.86 | Промышленная | Плазменная резка | РТК №3 | Диаметр 20 Длина 4760 Сталь 55С2 | ПНМ-8 (TNI)
349 | Локо | Актировано | пружина | высота в свободном состоянии | <(меньше) | 1 | 8.1 | 9.38 | 8.1 | 9.38 | Промышленная | Тех. обжатие | Гпресс50т | Диаметр 25 Длина 2400 Сталь 60С2ХФА | ПНМ-2
350 | Ж/Д | Актировано | пружина | зазор опорного витка | >(больше) | 1 | 3.3 | 3.5 | 3.3 | 3.5 | Промышленная | Навивка | ПНМ-5 | Диаметр 14 Длина 2865 Сталь 55С2 | ПНМ-5
351 | Ж/Д | Актировано | пруток | кривизна прутка | срыв с зацепа | 2 | 3.3 | 3.5 | 6.6 | 7 | Промышленная | Навивка | ПНМ-5 | Диаметр 14 Длина 2865 Сталь 55С2 | ПНМ-5